## #1
در این جدول مشخصات متالورژیکی قطعات نمونه خارجی موتور ساخت شرکت NOV و مشخصات متالورژیکی قطعات نمونه اول موتور ساخت جهاد آورده شده است.
Item NO. | Figure | Part Number | Part Name | QTY. | Material Fabric | کوانتومتری قطعه فابریک | Material Sample | کوانتومتری قطعه نمونه | متالوگرافی فابریک | Hardness (HRC) Fabric | سختی سنجی فابریک | Hardness (HRC) Sample | سختی قطعه نمونه | فرم کنترل فرایند | نقشه نهایی | فرم کنترل ابعادی | فرم متریال | فرم عملیات حرارتی | پوشش کاری | توضیحات | متریال | سختی
1 |  | DHT-01-01 | Spacer | 1 | DIN 1.7225 (42CrMo4) | 941204-1 1394/12/03 | DIN 1.7225 (42CrMo4) | 9810198-3 1398/10/25 |  | 300 HV ~ 30± 1 HRC | 941204-1 1394/12/03 | 35±1 HRC | ایران فولاد | بدون تایید | تایید شده | تایید شده | تایید شده | تایید شده |  | 1- متریال مشابه است 2- چون ضربه پذیری زیادی ندارد و همچنین قطعه ضخامت بالایی ندارد ، افزایش سختی مشکلی ایجاد نمی کند | OK | OK
2 |  | DHT -01-02-00 | lower trust brearing
3 |  | DHT -01-02-01 | Housing Washer | 1 | China T3077 (20Cr2Ni4) | 941204-7 1394/12/04 | EN-JN3019 | 990484-13 1399/04/14 |  | 610 HV ~ 56 ± 1 HRC | 941204-3 1394/12/03 | 62 HRC | ایران فولاد | بدون تایید | تایید شده | تایید شده | تایید شده | بدون تایید |  | 1- متریال نمونه 1.2080 در نقشه آمده که با نتیجه کوانتومتری نمونه متفاوت است 2- تفاوت بسیار زیاد در متریال فابریک و نمونه 3- صفحات تخت در آزمایش سختی بالاتری را نشان می دهند ، تفاوت سختی مشکلی ایجاد نخواهد کرد | NOT OK | OK
4 |  | DHT -01-02-02 | Roller Element and Cage Assembly | 1 | [9 empty] | بدون تایید | بدون تایید | بدون تایید | تایید شده
5 |  | DHT -01-02-02-01 | L-cage | 1 |  |  | DIN 1.6582 (34CrNiMo6) | 9810198-1 1398/10/25 | [5 empty] | بدون تایید | * | * | تایید شده |  |  | 1- جنس 1.6589 در بازار متداول تر است. اگر با همین متریال ساخته شود مشکلی در جنس پیدا نمی شود، 2- تفاوت متریال دو CAGE قابل اغماض است | OK
6 |  | DHT -01-02-02-02 | R-cage | 1 |  |  | DIN 1.6589 (32 CrNiMo6) | 990484-2 1399/04/14 | [5 empty] | بدون تایید | * | * | تایید شده
7 |  | DHT -01-02-02-03 | rolling ellement | 17 | DIN 1.3505 (100Cr6) | 950192-3 1395/01/30 | DIN 1.2067 (100Cr6) | 141003-2 1400/10/06 | 950192-3 1395/01/30 | 772 HV ~ 63 ± 1 HRC 752 HV ~ 62 ± 1 HRC | 950192-3 1395/02/01 | 771 HV ~ 62 ± 1 HRC | 141003-2 1400/10/05 | بدون تایید | * | * | تایید شده |  |  | 1- رولرها به طور آمادی از بازار خریداری شده اند. 2- با وجود اختلاف در متریال، مواد تقریبا مشابه و نزدیک به هم هستند و قابل استفاده است. 3- تفاوت اندک در سختی قابل چشم پوشی است | OK | OK
8 |  | DHT -01-02-03 | Shaft Washer | 1 | China T3077 (12Cr2Ni4) | 941204-2 1394/12/03 | EN-JN3019 | 990484-13 1399/04/14 |  |  |  | 62 HRC | ایران فولاد | بدون تایید | تایید شده | تایید شده | تایید شده | بدون تایید |  | مشابه قطعه DHT-01-02-01 می باشد. | NOT OK | OK
9 |  | DHT -01-03 | Split Shoulder | 1 | DIN 1.7225 (42CrMo4) | 941204-3 1394/12/03 | DIN 1.7225 (42CrMo4) | 9810198-4 1398/10/25 |  | 313 HV ~ 32 ± 1 HRC | 941204-3 1394/12/03 | [8 empty] | 1- متریال کاملا مشابه است . 2- سخت کاری انجام نشده است | OK
10 |  | DHT -01-03-1 | L-Split Shoulder | 1 | [9 empty] | بدون تایید | تایید شده | بدون تایید | بدون تایید | تایید شده |  | 1- متریال کاملا مشابه است . 2- سخت کاری انجام نشده است | OK
11 |  | DHT -01-03-2 | R- Split Shoulder | 1 | [9 empty] | بدون تایید | تایید شده | بدون تایید | بدون تایید | تایید شده |  | 1- متریال کاملا مشابه است . 2- سخت کاری انجام نشده است | OK
12 |  | DHT -01-04 | Protect Bush | 1 | DIN 1.7225 (42CrMo4) | 941204-4 1394/12/03 | DIN 1.7225 (42CrMo4) | 9810198-7 1398/10/25 |  | 313 HV ~ 32 ± 1 HRC | 941204-4 1394/12/03 |  |  | بدون تایید | تایید شده | * | تایید شده | تایید شده |  | 1- متریال کاملا مشابه است. 2- سخت کاری انجام نشده است. | OK
13 |  | DHT -01-05 | Spiral Retainer Ring | 1 | DIN CK75 AISI 1075 | 1409201 1400/09/20 | AISI 316 | 990484-5 1399/04-14 |  | 526 HV ~ 50 ± 1 HRC | 941204-5 1394/12/03 |  |  | بدون تایید | تایید شده | بدون تایید | بدون تایید | آمادی |  | با توجه به عملکرد قطعه، تفاوت در متریال فابریک و نمونه مشکلی در کارکرد پیدا نمی کند. | OK
14 |  | DHT -01-06-00 | UPPER trust bearing | [11 empty] | تایید شده
15 |  | DHT -01-06-01 | Shaft Washer | 1 | China T3077 (37CrNi) | 941204-6 1394/12/03 | EN-JN3019 | 990484-13 1399/04/14 |  | 668 HV ~ 59 ± 1 HRC | 941204-6 1394/12/03 | 62 HRC | ایران فولاد | بدون تایید | تایید شده | بدون تایید | تایید شده | بدون تایید |  | 1- تفاوت بسیار زیاد در متریال فابریک و نمونه 2- صفحات تخت در آزمایش سختی بالاتری را نشان می دهند ، تفاوت سختی مشکلی ایجاد نخواهد کرد | NOT OK | OK
16 |  | DHT -01-06-02 | Roller Element and Cage Assembly | 1 | [9 empty] | بدون تایید | تایید شده | بدون تایید | تایید شده
17 |  | DHT -01-06-02-01 | cage 1 | 1 |  |  | DIN 1.6582 (34CrNiMo6) | 9810198-1 1398/10/25 | [5 empty] | بدون تایید | تایید شده | بدون تایید | تایید شده |  |  | 1- جنس 1.6589 در بازار متداول تر است. اگر با همین متریال ساخته شود مشکلی در جنس پیدا نمی شود، 2- تفاوت متریال دو CAGE قابل اغماض است | OK
18 |  | DHT -01-06-02-02 | cage 2 | 1 |  |  | DIN 1.6589 (32CrNiMo6) | 990484-2 1399/04/14 | [5 empty] | بدون تایید | تایید شده | بدون تایید | تایید شده
19 |  | DHT -01-06-02-03 | rolling ellement | 13 | DIN 1.3505 (100Cr6) | 950192-3 1395/01/30 | DIN 1.2067 (100Cr6) | 141003-1 1400/10/05 |  | 772 HV ~ 63 ± 1 HRC 752 HV ~ 62 ± 1 HRC | 950192-3 1395/02/01 | 715 HV ~ 60 ± 1 HRC | 141003-1 1400/10/05 | بدون تایید | تایید شده | بدون تایید | تایید شده |  |  | 1- با وجود اختلاف در متریال، مواد تقریبا مشابه و نزدیک به هم هستند و قابل استفاده است. 2- تفاوت اندک در سختی قابل چشم پوشی است | OK | OK
20 |  | DHT -01-06-03 | Housing WaSher | 1 | China T3077 (20Cr2Ni4) | 941204-7 1394/12/04 | EN-JN3019 | 990484-13 1399/04/14 |  | 664 HV ~ 59 ± 1 HRC | 941204-7 1394/12/04 | 62 HRC | ایران فولاد | بدون تایید | تایید شده | بدون تایید | تایید شده | بدون تایید |  | 1- تفاوت بسیار زیاد در متریال فابریک و نمونه 2- صفحات تخت در آزمایش سختی بالاتری را نشان می دهند ، تفاوت سختی مشکلی ایجاد نخواهد کرد | NOT OK | OK
21 |  | DHT -01-07 | Bronze Seal | 1 | UNS (C93200) | 941204-8 1394/12/04 | تعیین استاندارد نشده است | 9810198-10 1398/10/25 |  | 84 HB | 941204-8 1394/12/03 |  |  | بدون تایید | تایید شده | بدون تایید | تایید شده |  |  | متریال reject شده استاندارد متریال قطعه نمونه قابل تشخیص نیست جنس خریداری شده مشابه فابریک نیست ، اشکال در کیفیت و فرایند ساخت است . در صورت پیدا کردن مشابه متریال فابریک، ساخت مجدد قطعه توجیه دارد در حالت کلی و استاندارد قابلیت جایگزینی ندارد. اما اگر سختی اندازه گیری شده نمونه، از 60HB بالاتر باشد، امکان استفاده دارد. توصیه می شود قطعه مجددا ساخته شود. | NOT OK
22 |  | DHT -01-08-00 | Symmetrical seal |  |  |  | NBR | 28501-1 1398/10/28 | [5 empty] | بدون تایید | تایید شده | بدون تایید | تایید شده | آمادی |  | کیفیت جنس را با تست های مکانیکی می توان تشخیص داد. در صورت تایید تست کشش و تست ICP قابل استفاده خواهد بود. | NOT OK
23 |  | DHT -01-08-01 | Symmetrical seal | 1 |  |  | NBR | 28501-1 1398/10/28
24 |  | DHT -01-08-02 | Oring
25 |  | DHT -01-09 | Piston | 1 | DIN 1.7225 (42CrMo4) | 941204-9 1394/12/03 | DIN 1.7225 (42CrMo4) | 9810198-5 1398/10/25 |  | 336 HV ~ 34 ± 1 HRC | 941203-4 1394/12/03 |  |  | بدون تایید | * | بدون تایید | تایید شده | تایید شده |  | متریال کاملا مشابه است | OK
26 |  | DHT -01-10 | Flow Restrictor Shoulder | 1 | DIN 1.6953 (26NiCrMo14-5) | 941204-10 1394/12/03 | DIN 1.6655 ( 30NCD12) | 9810185 1398/10/23 |  | 354 HV ~ 36 ± 1 HRC | 941204-10 1394/12/03 |  |  | بدون تایید | تایید شده | بدون تایید | تایید شده | تایید شده |  | با وجود اختلاف در متریال، آنالیز مواد تقریبا مشابه و نزدیک به هم هستند و جنس نمونه قابل استفاده است سختی مشابه قطعه 01-02 است و قابل استفاده می باشد. | OK | OK
27 |  | DHT -01-11 | Inner Restrictor Shoulder | 1 | WC | 990484-9 1399/04/16 | WC | 990484-1 1399/04/16 |  | 1424 HV ~ 80 ± 1 HRC | 990484-9 1399/04/17 | 1290 HV ~ 75 ± 1 HRC | 990792-2 1399/07/13 | بدون تایید | تایید شده | تایید شده | تایید شده | تایید شده |  | استاندارد متریال در نقشه نیست قطعه اول از نظر سختی reject شده ، قطعه دوم تایید می شود احتمالا از جنس تنگستن کارباید نمی باشد چون در ترکیبات کربن ندارد. در واقعا تنگستن نیترید است که به لحاظ کاربرد این قطعه، تفاوت چندانی ندارد و قابل استفاده است سختی بالای 1000 ویکرز با وجود اختلاف متریال، قابل اطمینان است | OK | OK
28 |  | DHT -01-12 | Outer Restrictor Shoulder | 1 | WC | 990484-9 1399/04/16 | WC | 990484-1 1399/04/16 |  | 1425 HV ~ 80 ± 1 HRC | 990484-9 1399/04/17 |  |  | بدون تایید | تایید شده | تایید شده | تایید شده | تایید شده |  | استاندارد متریال در نقشه نیست قطعه اول از نظر سختی reject شده ، قطعه دوم تایید می شود احتمالا از جنس تنگستن کارباید نمی باشد چون در ترکیبات کربن ندارد. در واقعا تنگستن نیترید است که به لحاظ کاربرد این قطعه، تفاوت چندانی ندارد و قابل استفاده است سختی بالای 1000 ویکرز با وجود اختلاف متریال، قابل اطمینان است | OK | OK
29 |  | DHT -01-13 | Pin | 1 | [5 empty] | 752 HV ~ 62 ± 1 HRC | 941204-13 1394/12/03 |  |  | بدون تایید | تایید شده | بدون تایید | بدون تایید |  |  | باید تعداد بیشتر از نیاز خریداری شود قطعه اضافی برای آنالیز متریال و سختی استفاده شود. بهتر است از جنس فولاد فنر و یا جنس قوی تر باشد.
30 |  | DHT -01-14 | Kalsi Seal | 1 | NBR | 35280-4 مرکز پژوهش رازی | [5 empty] | 77 shore A | لاستیک گستر سامه |  | تایید شده | بدون تایید | بدون تایید |  |  |  | OK | OK
31 |  | DHT -01-15 | Slotted Bush | 1 | DIN 1.1009 (CK7) | 941204-14 1394/12/03 | DIN 1.1009 (CK7) | 990484-6 1399/04-14 |  | 141 HV | 941204-14 1394/12/03 |  |  | بدون تایید | تایید شده | بدون تایید | تایید شده |  |  | متریال مشابه و قابل استفاده است. فرم عملیات حرارتی ندارد. سختی نمونه اندازه گیزی نشده | OK
34 |  | DHT -01-16 | Oring | 1 |  |  | NBR | 28501-1 1398/10/28 | [5 empty] | بدون تایید | تایید شده | بدون تایید | تایید شده
35 |  | DHT -01-17 | Oring | 1 |  |  | NBR | 28501-1 1398/10/28 | [5 empty] | بدون تایید | تایید شده | بدون تایید | تایید شده
36 |  | DHT -01-18 | Bearing Mandrel | 1 | DIN 1.6926 (38NiCrMoV7-3) | 9503113 1395/03/19 | DIN 1.6949 (35NiCrMoV 11-5) | 9810230 1398/10/29 | 9503113 1395/03/22 | 378 HV ~ 38 ± 1 HRC | 9503113 1395/03/22 |  |  | بدون تایید | تایید شده | تایید شده | تایید شده | تایید شده |  | متریال قطعه نمونه دارای نیکل و کروم بالاتری است خرید متریال vcn مد نظر بوده اما قطعه نمونه از فولاد های سخت شونده سطحی است که کیفیت آن بالاتر از VCN هم می باشد. متریال قابل جایگزینی و استفاده می باشد. | OK
37 |  | DHT -01-19 | Radial Bearing | 1 | UNS (C17200) | 941204-15 1394/12/03 | UNS(C17200) | 9812105 1398/12/21 |  | 306 HB ~ 32 ± 1 HRC | 941204-15 1394/12/03 | 430 HB ~ 44 ± 1 HRC | 99-107 1399/02/15 | بدون تایید | تایید شده | تایید شده | تایید شده | تایید شده |  | متریال مشابه و قابل استفاده است. | OK
38 |  | DHT -01-20 | Bearing Housing | 1 | DIN 1.6740 (G33NiCrMo7-4-4) | 941204-16 1394/12/04 | DIN 1.6956 (33NiCrMo14-5) | 981251-1 1398/12/11 |  | 372 HV ~ 38 ± 1 HRC | 941204-16 1394/12/04 | 34 ± 1 HRC | ایران فولاد 1398/12/25 | بدون تایید | تایید شده | تایید شده | تایید شده | تایید شده |  | با توجه به محدودیت های بازار، از جنس متفاوت با جنس قطعه اصلی استفاده شده جنس تقریبا مشابه است تلرانس های هندسی اندازه گیری ابعادی نشده اند. در صورت عدم درگیر ی در مونتاژ تایید می شوند. | OK
39 |  | DHT -01-21 | Top Bearing Housing | 1 | DIN 1.6740 (G33NiCrMo7-4-4) | 941204-17 1394/12/04 | DIN 1.6956 (33NiCrMo14-5) | 981251-3 1398/12/11 |  | 338 HV ~ 34 ± 1 HRC | 941204-17 1394/12/03 | 34 ± 1 HRC | ایران فولاد 1398/12/25 | بدون تایید | تایید شده | تایید شده | تایید شده | تایید شده |  | با توجه به محدودیت های بازار، از جنس متفاوت با جنس قطعه اصلی استفاده شده. جنس تقریبا مشابه است متریال 1.6956 چون Elongation کمتری دارد، ضربه پذیری کمتر و تردتر می باشد | OK
40 |  | DHT -01-22 | Screw | 1 |  |  | DIN 1.6582 (34CrNiMo6) (VCN 150) | 9810198-6 1398/10/25 | [5 empty] | بدون تایید | تایید شده | تایید شده | تایید شده |  |  | متریال نقشه باید تغییر کند آنالیز متریال و سختی قطعه فابریک در دسترس نیست
41 |  | DHT -01-23 | Oring | 1 |  |  | NBR | 28501-1 1398/10/28 | [5 empty] | بدون تایید | تایید شده | بدون تایید | تایید شده |  |  |  | OK
42 |  | DHT -01-24 | Socket Set Screw | 1 | [15 empty] | ترجیحا از گرید های قوی تر پیچ خریداری شود.
43 |  | DHT -02-00 | Transmission part | [11 empty] | تایید شده
44 |  | DHT -02-01 | Transmission Shaft | 1 | DIN 1.6953 (26NiCrMo14-5) | 9412193-2 1394/12/24 | DIN 1.6655 ( 30NCD12) | 9810185 1398/10/23 |  | 341 HV ~ 35 ± 1 HRC | 9412193-2 1394/12/24 | 365 HB ~ 38 ± 1 HRC | 140987-2 1400/09/09 | بدون تایید | تایید شده | تایید شده | تایید شده | تایید شده |  | با وجود اختلاف در متریال، آنالیز مواد تقریبا مشابه و نزدیک به هم هستند و جنس نمونه قابل استفاده است ترجیحا از متریال نمونه تست ضربه پذیری بگیریم (با توجه به جنس) افزایش سختی مشکلی در عملکرد ایجاد نمی کند |  | OK
45 |  | DHT -02-02 | Transmission Housing | 1 | DIN 1.6740 (G33NiCrMo7-4-4) | 941204-16 1394/12/04 | DIN 1.6739 (30CrNi2MoVE) | 981251-2 1398/12/11 |  | 338 HV ~ 34 ± 1 HRC | 941204-17 1394/12/03 | 34 ± 1 HRC | ایران فولاد 1398/12/25 | بدون تایید | تایید شده | تایید شده | تایید شده | تایید شده |  | متریال تقریبا مشابه و قابل استفاده است | OK
46 |  | DHT -02-03 | Oring | 1 |  |  | NBR | 28501-1 1398/10/28 | [5 empty] | بدون تایید | تایید شده | بدون تایید | تایید شده |  |  |  | OK
48 |  | DHT -03-01 | Rotor | 1 | DIN 1.4542 (5CrNiCuNb16-4) | 9412193-1 1394/12/26 | AMS No. 17-4 PH | 990606 1399/06/01 | 9412193-1 1394/12/26 | 327 HV ~ 30 ± 1 HRC پایه فلز 825 HV ~ 65 ± 1 HRC پوشش | 9412193-1 1394/12/26 |  |  |  | تایید شده |  | تایید شده |  |  | متریال فابریک و نمونه متفاوت است قطعه از نظر ابعادی reject شده
50 |  | DHT -03-02 | Stator | 1 | [10 empty] | تایید شده
51 |  | DHT -03-02-01 | Stator Housing | 1 | DIN 1.7225 (42CrMo4) | 9503162 1395/03/25 |  |  |  | 310 HV ~ 30 ± 1 HRC | 9503162 1395/03/26 |  |  |  | تایید شده |  |  |  |  | پس از برگشت از اهواز - متریال و سختی ازمایش شود
52 |  | DHT -03-02-02 | Rubber | 1 | NBR | 10748-1 1395/05/28 مرکز متالورژی رازی |  |  | 10748-1 1395/05/28 مرکز متالورژی رازی | 87 Shore A | 10748-1 1395/05/28 مرکز متالورژی رازی |  |  |  | تایید شده
53 |  | DHT -03-03 | Catcher | 1 | DIN 1.6740 (G33NiCrMo7-4-4) | 941204-16 1394/12/04 | DIN 1.6956 (33NiCrMo14-5) | 981251-1 1398/12/11 |  | 372 HV ~ 38 ± 1 HRC | 941204-16 1394/12/04 |  |  | بدون تایید | تایید شده | تایید شده | تایید شده | تایید شده |  | متریال تقریبا مشابه و قابل استفاده است | OK
تمام قطعات ساختنی است و از قطعات فابریک در موتور استفاده نشده است.
Note on P3: memari ماشین کاری اولیه و نقشه نهایی
Note on Q3: memari: ناقص
Note on P5: memari ماشین کاری اولیه و نقشه نهایی
Note on P10: memari ماشین کاری اولیه و نقشه نهایی
Note on O14: memari: چون heat treatment داریم باید فرم اصلاح شود
Note on S14: memari: طبق ITP فرایند سختکاری نداریم!!! اما فرم ها موجود است
Note on Q15: memari: بیشتر ابعاد ها REJECT شده اند
Note on R23: memari: reject شده
Note on Q24: memari: کاملا REJECT
Note on P28: memari: ماشین کاری اولیه و نهایی
Note on R29: memari: reject
Note on O30: memari: فرایند Heat treatment مشخص نشده a
Note on O32: memari: فرم موجود است اما بدون اطلاعات
Note on P37: memari: نهایی نیست
Note on P38: memari: ماشین کاری اولیه و قطعه نهایی
Note on P40: memari: نهایی نیست
Note on P45: memari: نهایی و ماشین کاری اولیه
Note on Q47: memari: Reeject شده
Note on P51: memari: ماشین کاری اولیه و نهایی